## Прайс-лист
Рязань: 390026, г. Рязань, ул.2-я Линия, д.5 (отдельный вход с внешней стороны здания), Тел: +7(4912) 77-14-54 |  |  |  |  | Web-cайт: | https://всемкирпич.рф
Филиал в г. Коломна: 140402, г.Коломна, Окский проспект, д.90, офис 13, Тел: +7-916-301-7773 |  |  |  |  | E-mail: | op@r62.su
Материалы для строительства
Рязанский Завод Керамзит
Камень керамзитобетонный стеновой ГОСТ 6133-99
Серия | Форма и размер | Изображение | Средняя плотность, кг/м³ | Прочность | Морозостойкость | Вес 1 блока, кг | Кол-во на 1 поддоне, шт. | Цена за 1 шт., руб. | Цена за 1 м3., руб.
Термокомфорт | полнотелый 390х190х188 |  | 700-800 | М25 | F50 | 11 | 90 | 96,5 | 6950
| полнотелый 510х249х288 |  | 700-800 | М25 | F50 | 29 | 32 | 257,7 | 7036
| паз продольный 390х200х188 |  | 800-900 | М25 | F50 | 11 | 90 | 97,6 | 7030
| паз поперечный 400х190х188 |  | 800-900 | М25 | F50 | 11 | 90 | 97,6 | 7030
| перегородочный 590х120х188 |  | 700-800 | М25 | F50 | 11 | 80 | 91,2 | 6842
Стандарт | полнотелый 390х190х188 |  | 1300 | М25 | F50 | 18 | 90 | 83,7 | 6026
| 2-ух пустотный 390х190х188 |  | 1100 | М25 | F25 | 15.3 | 90 | 72,5 | 5222
| перегородочный 390х90х188 |  | 1200 | М25 |  | 8.1 | 160 | 44,6 | 6740
Эконом | полнотелый 390х190х188 |  | 1800-1900 | М50 | F50 | 24 | 90 | 78,1 | 5624
Блок керамзитобетонный теплоизоляционный ТУ 5741-001-05775289-2009
Термоплюс | полнотелый 390х190х188 |  | 500-600 | М15 | не нормир | 8.5 | 90 | 90,9 | 6549
| полнотелый 510х249х288 |  | 500-600 | М15 | не нормир | 23.4 | 32 | 239,9 | 6549
| перегородочный 590х120х188 |  | 500-600 | М15 |  | 9 | 80 | 85,9 | 6444
| перегородочный 390х90х188 |  | 500-600 | М15 |  | 4.2 | 160 | 46,3 | 6993
Важная информация: Блоки отпускаются на европоддонах (размером 1200х1000х150) по 1,25 м³. Приобретая блоки, вы также вносите залог в размере 500 руб. за 1 поддон. Залог возвращается при сдаче поддонов в течение 1 месяца после отгрузки
Сопутствующие товары
Серия | Наименование | Изображение | Вес одного мешка | Цена, руб
Цемент | Портландцемент М-500 |  | 50кг